## Start
Anregungen und weitere Informationen
Landesverband Metall Niedersachsen/Bremen
Walderseestraße 47
30177 Hannover
Telefon: 0511 / 90985-8
s.stickling@lvm.metallhandwerk.de
Arbeitshilfe Z-Güte
Zu den Hintergrundinformationen zur Z-Güte

## Bestimmung ZED
Bestimmung der erforderlichen Z-Güte nach EN 1993-1-10, Tabelle 3.2
Projekt:
Baugruppe:
Datum:
Za - Schweißnahtdicke, die für die Dehnungsbeanspruchung durch Schweißschrumpfung verantwortlich ist.
| Effektive Schweißnahtdicke aeff |  |  |  | Nahtdicke bei Kehlnähten |  |  | Zi
| aeff ≤ 7mm |  |  |  | a = 5 mm |  |  | Za = 0
| 7 mm < aeff ≤ 10 mm |  |  |  | a = 7 mm |  |  | Za = 3
| 10 mm < aeff ≤ 20 mm |  |  |  | a = 14 mm |  |  | Za = 6
| 20 mm < aeff ≤ 30 mm |  |  |  | a = 21 mm |  |  | Za = 9
| 30 mm < aeff ≤ 40 mm |  |  |  | a = 28 mm |  |  | Za=12
| 40 mm < aeff ≤ 50 mm |  |  |  | a = 35 mm |  |  | Za=15
| aeff > 50 mm |  |  |  | a > 35 mm |  |  | Za=15
[7 empty] | Za = | 3
Zb - Nahtform und Anordnung der Naht in T-, Kreuz- und Eckverbindungen
Zb= -25
| Eckverbindungen | [6 empty] | Zb= -10
| Einlagige Kehlnahtdicke mit Za = 0 oder Kehlnähte mit Za >1 mit Puffern mit niedrigfestem Schweißgut | [6 empty] | Zb = -5
| Mehrlagige Kehlnähte | [6 empty] | Zb = 0
| Voll durchgeschweißte und nicht voll durchgeschweißte Nähte mit geeigneter Schweißfolge um Schrumpfeffekte zu reduzieren | [6 empty] | Zb= 3
| Voll durchgeschweißte und nicht voll durchgeschweißte Nähte | [6 empty] | Zb= 5
| Eckverbindungen | [6 empty] | Zb= 8
[7 empty] | Zb = | 0
Zc - Auswirkungen der Werkstoffdicke s auf die lokale Behinderung der Schrumpfung
|  | s ≤ 10 mm | [5 empty] | Zc = 2
|  | 10 mm < s ≤ 20 mm | [5 empty] | Zc = 4
|  | 20 mm < s ≤ 30 mm | [5 empty] | Zc = 6
|  | 30 mm < s ≤ 40 mm | [5 empty] | Zc = 8
|  | 40 mm < s ≤ 50 mm | [5 empty] | Zc=10
|  | 50 mm < s ≤ 60 mm | [5 empty] | Zc=12
|  | 60 mm < s ≤ 70 mm | [5 empty] | Zc=15
|  | s > 70 mm | [5 empty] | Zc=15
| Reduzierung um 50 %, wenn der Werkstoff in Dickenrichtung vorherrschend statisch und nur durch Druckkräfte belastet wird | [5 empty] | Zc = | 4
Zd - Auswirkung der großräumigen Behinderung der Schweißschrumpfung durch andere Bauteile
| Schwache Behinderung |  |  | Freie Schrumpfung möglich (z. B. T-Anschlüsse) |  |  |  | Zd = 0
| Mittlere Behinderung |  |  | Freie Schrumpfung behindert (z. B. Querschott in Kastenträgern) |  |  |  | Zd = 3
| Starke Behinderung |  |  | Freie Schrumpfung verhindert (z. B. Längsrippe in orthotroper Fahrbahnplatte) |  |  |  | Zd = 5
[7 empty] | Zd = | 0
Ze- Einfluss der Vorwärmung
| Ohne Vorwärmung | [6 empty] | Ze = 0
| Vorwärmung ≥ 100 °C | [6 empty] | Ze= -8
[7 empty] | Ze = | 0
Summe Zi (Za+Zb+Zc+Zd+Ze): | [5 empty] | 7
Stahlgüte nach EN 10164 gemäß DIN EN 1993-1-1, Tabelle 3.2: | [5 empty] | nicht erforderlich
Die geforderte Stahlgüte ist in der Prüfbescheinigung des Stahlherstellers, oder bei nachträglicher Prüfung im Prüfbereicht eines Labores zu dokumentieren.
Ort, Datum |  |  | Unterschrift
Hinweis:
Grafiken vergrößern durch das Überfahren mit der Maus
Hinweis:
Bei den Eckstöße sind die senkrechten Bleche diejenigen die in Dickenrichtung beansprucht werden.
Zu den Hintergrundinformationen zur Z-Güte

## Informationen
Die Neigung zum Terrassenbruch hängt im Wesentlichen von der Konstruktion, der Wärmeführung, und von der Schweißeignung ab. Die Brucheinschnürung ist daher ein guter Anhalt, um den Widerstand gegen Terrassenbruch zu bewerten, jedoch keine 100%tige Sicherung.
Die Brucheinschnürung ist die plastische Einschnürung einer Zugprobe beim Zugversuch und zeigt, wie duktil (verformbar) eine Probe unter Belastung bis zum Bruch ist. Je duktiler ein Blech in Dickenrichtung, desto besser können Zugspannung in Dickenrichtung ohne Terrassenbruch aufgenommen werden.
Erforderliche Güteklasse nach EN 1993-1-1, Tabelle 3.2
Güteklasse | Brucheinschnürung [%] Mittelwert aus drei Versuchen
min.
Z15 | 15
Z25 | 25
Z35 | 35
Zurück zur Tabelle ZEd
"Brucheinschnürung"=("Anfangsquerschnitt der Probe " −"kleinster Probenquerschnitt nach dem Bruch" )/"Anfangsquerschnitt der Probe" ∙100
=〖𝑆_0−𝑆〗_𝑈/𝑆_0 ∙100
Zurück zur Tabelle ZEd
𝑍_𝑏=0
𝑍_𝑏=8

## Daten (hidden)
Za)
1 | 0
2 | 3
3 | 6
4 | 9
5 | 12
6 | 15
7 | 15
Eingabe ZA | 2
Ergebnis ZA | 3
ErgebnisZAText | 3
Zb)
1 | -25
2 | -10
3 | -5
4 | 0
5 | 3
6 | 5
7 | 8
Eingabe ZB | 4
Ergebnis ZB | 0
ErgebnisZBText | 0
Zc)
1 | 2
2 | 4
3 | 6
4 | 8
5 | 10
6 | 12
7 | 15
8 | 15
Eingabe Zc | 2
Ergebnis Zc | 4
Ggg
Reduzierung 50% | FALSE
Zd)
1 | 0
2 | 3
3 | 5
Eingabe Zd | 1
Ergebnis Zd | 0
Ze)
1 | 0
2 | -8
Eingabe Ze | 1
Ergebnis Ze | 0
Stahlgüte
1 | nicht erforderlich
2 | Z 15
3 | Z 25
4 | Z 35
Summe ZED | 7
Ergebnis | 1
ErgebnisText | nicht erforderlich